## CARATTERISTICHE
TABELLA CARATTERISTICHE DIMENSIONALI
N.B.: PER INSERIRE I DATI UTILIZZARE SOLO LE CELLE EVIDENZIATE IN GIALLO
RAME | [7 empty] | FILI STANDARD |  |  |  | AUTOCEMENTANTE
f mm. | LA RICERCA | Tolleranza | Sezione | Massa | Resistenza lineare |  |  | Grado 1 |  | Grado 2 |  | Spessore | Grado 1B | Grado 2B
| SI RIFERISCE |  |  |  | W/m |  |  | (D-d) |  | (D-d) |  | vernice
Digitare | AL DIAMETRO | ± mm. | (mmq) | g/m | minima | nominale | massima | mm | D | mm | D | minimo | D | D
diametro | INDICATO | [6 empty] | minimo | massimo | minimo | massimo |  | massimo | massimo
0.335 | 0.335 | 0.004 | 0.08814 | 0.7836 | 0.1878 | 0.1939 | 0.2004 | 0.02 | 0.372 | 0.038 | 0.391 | 0.015 | 0.393 | 0.412
TRASFORMAZIONE METRI LINEARI IN CHILOGRAMMI
Digitare i metri
34278 |  |  | Kg. corrispondenti: | 26.8602
Digitare i chilogrammi
0.32333 |  |  | m. corrispondenti: | 412.6255
TREFOLO
Sezione
diametro di base mm | 0.335
digitare n° fili | 10
sezione mmq | 0.8814
corrisponde a: | 1.0596
Ingombro G1: | 1.1764
Ingombro G2: | 1.2365
diametro di base mm | 0.4
n° fili | 995.2229
sezione mmq | 125
diametro totale | 12.6189
NEL CASO IL DIAMETRO DIGITATO NON SIA STANDARD IL SISTEMA PRENDE IN CONSIDERAZIONE I DATI DEL DIAMETRO PRECEDENTE

## TABELLA
elettrofili s,p,a,
| FILI DI RAME SMALTATO | [5 empty] | TABELLA CARATTERISTICHE DIMENSIONALI
f mm, | Tolleranza | Sezione | Massa | Resistenza lineare |  |  | Grado 1 |  | Grado 2 |  | Spessore | Grado 1B | Grado 2B
|  |  |  | W/m |  |  | (D-d) |  | (D-d) |  | vernice
| ± mm, | (mm2) | g/m | minima | nominale | massima | mm | D | mm | D | minimo | D | D
[7 empty] | minimo | massimo | minimo | massimo |  | massimo | massimo
0.02 | - | 0.0003142 | 0.002793 | 48.97 | 54.41 | 59.85 | 0.002 | 0.024 | 0.003 | 0.024 | - | - | -
0.022 | - | 0.0003801 | 0.003379 | 40.47 | 44.97 | 49.47 | 0.002 | 0.027 | 0.003 | 0.03 | - | - | -
0.025 | - | 0.0004909 | 0.004364 | 31.34 | 34.82 | 38.31 | 0.003 | 0.031 | 0.004 | 0.034 | - | - | -
0.028 | - | 0.0006158 | 0.005474 | 24.99 | 27.76 | 30.54 | 0.003 | 0.034 | 0.004 | 0.038 | - | - | -
0.032 | - | 0.0008042 | 0.00715 | 19.13 | 21.25 | 23.38 | 0.003 | 0.039 | 0.006 | 0.043 | - | - | -
0.0355 | - | 0.0009898 | 0.008799 | 15.16 | 16.79 | 18.42 | 0.003 | 0.044 | 0.006 | 0.049 | - | - | -
0.04 | - | 0.001257 | 0.01117 | 12.28 | 13.6 | 14.92 | 0.004 | 0.049 | 0.008 | 0.054 | - | - | -
0.045 | - | 0.00159 | 0.0141 | 9.705 | 10.75 | 11.79 | 0.004 | 0.055 | 0.008 | 0.061 | - | - | -
0.05 | - | 0.001963 | 0.0175 | 7.922 | 8.706 | 9.489 | 0.005 | 0.06 | 0.01 | 0.066 | 0.005 | 0.068 | 0.074
0.056 | - | 0.002463 | 0.0219 | 6.316 | 6.94 | 7.565 | 0.005 | 0.067 | 0.01 | 0.074 | 0.005 | 0.075 | 0.082
0.063 | - | 0.003117 | 0.0277 | 5.045 | 5.484 | 5.922 | 0.006 | 0.076 | 0.012 | 0.083 | 0.005 | 0.085 | 0.092
0.071 | 0.003 | 0.003959 | 0.0352 | 3.941 | 4.318 | 4.747 | 0.007 | 0.084 | 0.012 | 0.091 | 0.006 | 0.094 | 0.101
0.08 | 0.003 | 0.005027 | 0.0447 | 3.133 | 3.401 | 3.703 | 0.007 | 0.094 | 0.014 | 0.1 | 0.007 | 0.105 | 0.112
0.09 | 0.003 | 0.006362 | 0.0566 | 2.495 | 2.687 | 2.9 | 0.008 | 0.105 | 0.015 | 0.113 | 0.007 | 0.117 | 0.125
0.1 | 0.003 | 0.007854 | 0.0698 | 2.034 | 2.176 | 2.333 | 0.008 | 0.117 | 0.016 | 0.125 | 0.007 | 0.125 | 0.137
0.106 | 0.003 | 0.008825 | 0.0785 | 1.816 | 1.937 | 2.069 | 0.009 | 0.123 | 0.017 | 0.132 | 0.008 | 0.136 | 0.145
0.112 | 0.003 | 0.009852 | 0.0876 | 1.632 | 1.735 | 1.848 | 0.009 | 0.13 | 0.017 | 0.139 | 0.008 | 0.143 | 0.152
0.118 | 0.003 | 0.01094 | 0.0972 | 1.474 | 1.563 | 1.66 | 0.01 | 0.136 | 0.019 | 0.145 | 0.009 | 0.15 | 0.159
0.125 | 0.003 | 0.01227 | 0.1091 | 1.317 | 1.393 | 1.475 | 0.01 | 0.144 | 0.019 | 0.154 | 0.009 | 0.158 | 0.168
0.132 | 0.003 | 0.1368 | 0.1217 | 1.184 | 1.249 | 1.319 | 0.011 | 0.152 | 0.021 | 0.162 | 0.01 | 0.167 | 0.177
0.14 | 0.003 | 0.01539 | 0.1369 | 1.055 | 1.11 | 1.17 | 0.011 | 0.16 | 0.021 | 0.171 | 0.01 | 0.175 | 0.186
0.15 | 0.003 | 0.01767 | 0.1571 | 0.9219 | 0.9673 | 1.016 | 0.012 | 0.171 | 0.023 | 0.182 | 0.01 | 0.186 | 0.197
0.16 | 0.003 | 0.02011 | 0.1787 | 0.8122 | 0.8502 | 0.8906 | 0.012 | 0.182 | 0.023 | 0.194 | 0.01 | 0.197 | 0.209
0.17 | 0.003 | 0.237 | 0.2018 | 0.7211 | 0.7531 | 0.7871 | 0.013 | 0.194 | 0.025 | 0.205 | 0.01 | 0.21 | 0.221
0.18 | 0.003 | 0.02545 | 0.2262 | 0.6444 | 0.6718 | 0.7007 | 0.013 | 0.204 | 0.025 | 0.217 | 0.01 | 0.22 | 0.233
0.19 | 0.003 | 0.02835 | 0.2521 | 0.5794 | 0.6029 | 0.6278 | 0.014 | 0.216 | 0.027 | 0.228 | 0.011 | 0.233 | 0.245
0.2 | 0.003 | 0.03142 | 0.2793 | 0.5237 | 0.5441 | 0.5657 | 0.014 | 0.226 | 0.027 | 0.239 | 0.011 | 0.243 | 0.256
0.212 | 0.003 | 0.0353 | 0.3138 | 0.4669 | 0.4843 | 0.5026 | 0.015 | 0.24 | 0.029 | 0.254 | 0.012 | 0.258 | 0.272
0.224 | 0.003 | 0.03941 | 0.3503 | 0.4188 | 0.4338 | 0.4495 | 0.015 | 0.252 | 0.029 | 0.266 | 0.012 | 0.27 | 0.284
0.236 | 0.004 | 0.04374 | 0.3889 | 0.3747 | 0.3908 | 0.4079 | 0.017 | 0.267 | 0.032 | 0.283 | 0.013 | 0.286 | 0.302
0.25 | 0.004 | 0.04909 | 0.4364 | 0.3345 | 0.3482 | 0.3628 | 0.017 | 0.281 | 0.032 | 0.297 | 0.013 | 0.3 | 0.316
0.265 | 0.004 | 0.05515 | 0.4903 | 0.2982 | 0.3099 | 0.3223 | 0.018 | 0.297 | 0.033 | 0.314 | 0.013 | 0.316 | 0.333
0.28 | 0.004 | 0.06158 | 0.5474 | 0.2676 | 0.2776 | 0.2882 | 0.018 | 0.312 | 0.033 | 0.329 | 0.013 | 0.331 | 0.348
0.3 | 0.004 | 0.07069 | 0.6284 | 0.2335 | 0.2418 | 0.2506 | 0.019 | 0.334 | 0.035 | 0.352 | 0.014 | 0.354 | 0.372
0.315 | 0.004 | 0.07793 | 0.6928 | 0.2121 | 0.2193 | 0.227 | 0.019 | 0.349 | 0.035 | 0.367 | 0.014 | 0.369 | 0.387
0.335 | 0.004 | 0.08814 | 0.7836 | 0.1878 | 0.1939 | 0.2004 | 0.02 | 0.372 | 0.038 | 0.391 | 0.015 | 0.393 | 0.412
0.355 | 0.004 | 0.09898 | 0.8799 | 0.1674 | 0.1727 | 0.1782 | 0.02 | 0.392 | 0.038 | 0.411 | 0.015 | 0.413 | 0.432
0.375 | 0.005 | 0.1104 | 0.9819 | 0.1494 | 0.1548 | 0.1604 | 0.021 | 0.414 | 0.04 | 0.434 | 0.016 | 0.436 | 0.456
0.4 | 0.005 | 0.1257 | 1.117 | 0.1316 | 0.136 | 0.1407 | 0.021 | 0.439 | 0.04 | 0.459 | 0.016 | 0.461 | 0.481
0.425 | 0.005 | 0.1419 | 1.261 | 0.1167 | 0.1205 | 0.1244 | 0.022 | 0.466 | 0.042 | 0.488 | 0.016 | 0.489 | 0.511
0.45 | 0.005 | 0.159 | 1.414 | 0.1042 | 0.1075 | 0.1109 | 0.022 | 0.491 | 0.042 | 0.513 | 0.016 | 0.514 | 0.536
0.475 | 0.005 | 0.1772 | 1.575 | 0.09366 | 0.09646 | 0.09938 | 0.024 | 0.519 | 0.045 | 0.541 | 0.017 | 0.543 | 0.565
0.5 | 0.005 | 0.1936 | 1.746 | 0.08462 | 0.08706 | 0.08959 | 0.024 | 0.544 | 0.045 | 0.566 | 0.017 | 0.568 | 0.59
0.53 | 0.006 | 0.2206 | 1.961 | 0.07512 | 0.07748 | 0.07995 | 0.025 | 0.576 | 0.047 | 0.6 | 0.017 | 0.6 | 0.624
0.56 | 0.006 | 0.2463 | 2.19 | 0.06736 | 0.0694 | 0.07153 | 0.025 | 0.606 | 0.047 | 0.63 | 0.017 | 0.63 | 0.654
0.6 | 0.006 | 0.2827 | 2.514 | 0.05876 | 0.06046 | 0.06222 | 0.027 | 0.649 | 0.05 | 0.674 | 0.018 | 0.674 | 0.699
0.63 | 0.006 | 0.3117 | 2.771 | 0.05335 | 0.05484 | 0.05638 | 0.027 | 0.679 | 0.05 | 0.704 | 0.018 | 0.704 | 0.729
0.67 | 0.007 | 0.3526 | 3.314 | 0.04708 | 0.04848 | 0.04994 | 0.028 | 0.722 | 0.053 | 0.749 | 0.019 | 0.748 | 0.775
0.71 | 0.007 | 0.3959 | 3.52 | 0.04198 | 0.04318 | 0.04442 | 0.028 | 0.762 | 0.053 | 0.789 | 0.019 | 0.788 | 0.815
0.75 | 0.008 | 0.4418 | 3.927 | 0.03756 | 0.03869 | 0.03987 | 0.03 | 0.805 | 0.056 | 0.834 | 0.02 | 0.832 | 0.861
0.8 | 0.008 | 0.5027 | 4.469 | 0.03305 | 0.03401 | 0.035 | 0.03 | 0.855 | 0.056 | 0.884 | 0.02 | 0.882 | 0.911
0.85 | 0.009 | 0.5675 | 5.045 | 0.02925 | 0.03012 | 0.03104 | 0.032 | 0.909 | 0.06 | 0.939 | 0.02 | 0.937 | 0.967
0.9 | 0.009 | 0.6362 | 5.656 | 0.02612 | 0.02687 | 0.02765 | 0.032 | 0.959 | 0.06 | 0.989 | 0.02 | 0.987 | 1.017
0.95 | 0.01 | 0.7088 | 6.301 | 0.02342 | 0.02412 | 0.02484 | 0.034 | 1.012 | 0.063 | 1.044 | 0.021 | 1.041 | 1.073
1 | 0.01 | 0.7854 | 6.982 | 0.02116 | 0.02176 | 0.0224 | 0.034 | 1.062 | 0.063 | 1.094 | 0.021 | 1.091 | 1.123
1.06 | 0.011 | 0.8825 | 7.845 | - | 0.01937 | - | 0.034 | 1.124 | 0.065 | 1.157 | 0.022 | 1.154 | 1.187
1.12 | 0.011 | 0.9852 | 8.758 | - | 0.01735 | - | 0.034 | 1.184 | 0.065 | 1.217 | 0.022 | 1.214 | 1.247
1.18 | 0.012 | 1.094 | 9.722 | - | 0.01563 | - | 0.035 | 1.246 | 0.067 | 1.279 | 0.022 | 1.276 | 1.309
1.25 | 0.013 | 1.227 | 10.91 | - | 0.01393 | - | 0.035 | 1.316 | 0.067 | 1.349 | 0.022 | 1.346 | 1.379
1.32 | 0.013 | 1.368 | 12.71 | - | 0.01249 | - | 0.036 | 1.388 | 0.069 | 1.422 | - | - | -
1.4 | 0.014 | 1.539 | 13.69 | - | 0.0111 | - | 0.036 | 1.468 | 0.069 | 1.502 | - | - | -
1.5 | 0.015 | 1.767 | 15.71 | - | 0.009673 | - | 0.038 | 1.57 | 0.071 | 1.606 | - | - | -
1.6 | 0.016 | 2.011 | 17.87 | - | 0.008502 | - | 0.038 | 1.67 | 0.071 | 1.706 | - | - | -
1.7 | 0.017 | 2.27 | 20.18 | - | 0.007531 | - | 0.039 | 1.772 | 0.073 | 1.809 | - | - | -
1.8 | 0.018 | 2.545 | 22.62 | - | 0.006718 | - | 0.039 | 1.872 | 0.073 | 1.909 | - | - | -
1.9 | 0.019 | 2.835 | 25.21 | - | 0.006029 | - | 0.04 | 1.974 | 0.075 | 2.012 | - | - | -
2 | 0.02 | 3.142 | 27.93 | - | 0.005441 | - | 0.04 | 2.074 | 0.075 | 2.112 | - | - | -
2.12 | 0.021 | 3.53 | 31.38 | - | 0.004843 | - | 0.041 | 2.196 | 0.077 | 2.235 | - | - | -
2.24 | 0.022 | 3.941 | 35.03 | - | 0.004338 | - | 0.041 | 2.316 | 0.077 | 2.355 | - | - | -
2.36 | 0.024 | 4.374 | 38.89 | - | 0.003908 | - | 0.042 | 2.438 | 0.079 | 2.478 | - | - | -
2.5 | 0.025 | 4.909 | 43.64 | - | 0.003482 | - | 0.042 | 2.578 | 0.079 | 2.618 | - | - | -
2.65 | 0.027 | 5.512 | 49.03 | - | 0.003099 | - | 0.043 | 2.73 | 0.081 | 2.772 | - | - | -
2.8 | 0.028 | 6.158 | 54.74 | - | 0.002776 | - | 0.043 | 2.88 | 0.081 | 2.992 | - | - | -
3 | 0.03 | 7.069 | 62.84 | - | 0.002418 | - | 0.045 | 3.083 | 0.084 | 3.126 | - | - | -
3.315 | 0.032 | 7.793 | 69.28 | - | 0.002212 | - | 0.045 | 3.233 | 0.084 | 3.276 | - | - | -
3.35 | 0.034 | 8.814 | 78.36 | - | 0.001956 | - | 0.046 | 3.435 | 0.086 | 3.479 | - | - | -
3.55 | 0.036 | 9.898 | 87.99 | - | 0.001742 | - | 0.046 | 3.635 | 0.086 | 3.679 | - | - | -
3.75 | 0.038 | 11.04 | 98.19 | - | 0.001561 | - | 0.047 | 3.838 | 0.089 | 3.883 | - | - | -
4 | 0.04 | 12.57 | 111.7 | - | 0.001372 | - | 0.047 | 4.088 | 0.089 | 4.133 | - | - | -
4.25 | 0.043 | 14.19 | 126.1 | - | 0.001205 | - | 0.049 | 4.341 | 0.092 | 4.387 | - | - | -
4.5 | 0.045 | 15.9 | 141.4 | - | 0.001075 | - | 0.049 | 4.591 | 0.092 | 4.637 | - | - | -
4.75 | 0.048 | 17.72 | 157.5 | - | 0.000964 | - | 0.05 | 4.843 | 0.094 | 4.891 | - | - | -
5 | 0.05 | 19.63 | 174.6 | - | 0.00087 | - | 0.05 | 5.093 | 0.094 | 5.141 | - | - | -

## Foglio1
TABELLA CARATTERISTICHE DIMENSIONALI
RAME
f mm. | Tolleranza | Sezione | Massa | Resistenza lineare |  |  | FILI STANDARD
|  |  |  | W/m |  |  | (D-d)
Digitare | ± mm. | (mmq) | g/m | minima | nominale | massima | mm | D
diametro | [6 empty] | minimo | massimo
1.12 | 0.011 | 0.9852 | 8.758 | - | 0.01735 | - | 0.034 | 1.184